## Sheet1
Инкапсулюции - Оболочки - Футеровки- Покрытия
Материал | Обозначение | Химическая стойкость | Допустимые температуры
|  |  | Нейтральные жидкости долговременно °C(°F) | Нейтральные жидкости кратковременно °C(°F) | Агрессивные жидкости долговременно C(°F)
Epoxy resin = эпоксидная смола / эпоксидный полимер / эпоксисмола | EP | Стойки почти ко всем хисическим соединениям. Непригодны для органических кислот с короткими цепями высоких концентраций и к сильным окислителям. | -20 (-4) to +150 (+302)
Polyamide / полиамиды | PA | см. ниже
Прокладки - Уплотнения - Диафрагмы - Манжеты
Ethylene propylene diene rubber / Этиленпропиленовые каучуки | EPDM | Хорошая стойкость к озону и воздействию солнечного света, ветра, температуры и влажности. Неподходит для жиров и масел (наьухает и разрушается) | -30 (-22) to +130 (+266) |  | Зависит от агрессивности среды и механической нагрузки.
Fluorine rubber / Фторкаучуки | FKM | Химическая стойкость самая высокая среди всех эластомеров | -0 °C (+32) to +150 (+302) | -0 °C (+32) to +200 (+392)
Nitrile rubber / Бутадиеннитрильные каучуки | NBR | Весьма устойчив к бензину и маслам. Неприменим в среде окислителей. | -10 (+14) to +90 (+194) | -10 (+14) to +120 (+248)
Chloroprene rubber / Хлоропреновые каучуки | CR | Химические свойства очень сходны с ПВХ, что-то среднее между NBR и EPDM. | -10 (+14) to +100 (+212) | -10 (+14) to +110 (+230)
Perfluorinated elastomers / перфторэтилены | FFKM | Сходна с политетрафторэлименом (Ф-4, PTFE) сильно зависит от марки и состава присадок. | 5 °C (+41) to +230 (+446) | 5 °C (+41) to +230 (446)
Poly tetrafluorethylene / политетрафторэтилен / Ф-4 | PTFE |  | -20 (-4) to +200 (+392) | -20 (-4) to +260 (+500) | -20 (-4) to +150(+302)
1.4112 - нержавеющая сталь X 90 / CrMoV 18 / 440 B /ASTM S 44003 / Z 90 CDV 18 | 1.4112 |  | -20 (-4) to +450 (+842) |  | -20 (-4) to +150 (+302)
Металлы корпуса, крышки и движущихся частей.
Материал | Обозначение | Химическая стойкость | Допустимые температуры
|  |  | Нейтральные жидкости долговременно °C(°F) | Нейтральные жидкости кратковременно °C(°F) | Агрессивные жидкости долговременно C(°F)
Нержавеющая сталь |  | См. таблицы химстойкости | - 20 (-4) to +400 (+752) |  | -20 (-4) to +150 (+302)
| 1,4401 / SS316 | также 1.4404, 1.4408, 1.4409, 1.4401
| 1,4571 / SS316 | также 1.4581
| 1,4305 / SS304 | также 1.4301, 1.4303
| 1,4105 / SS304 | также 1.4113
Серый чугун | GG 25 / Чугун | для нейтральных жидкостей и газов | -20 (-4) to +180 (+356)
Ковкий чугун | GGG 40.3 / Ковкий Чугун | для нейтральных жидкостей и газов | -20 (-4) to +400 (+752)
Углеродистая сталь | GS – C C22, C25 / угле родистая сталь | для нейтральных жидкостей и газов | -20 (-4) to +400 (+752)
Латунь / Brass | MS / латунь | См. таблицы химстойкости | -20 (-4) to +250 (+482)
Красная латунь / Leaded red brass | RG / красная латунь | См. таблицы химстойкости | -20 (-4) to +250 (+482)
Эластомеры (пластики) корпуса, крышки и движущихся частей.
Материал | Обозначение | Химическая стойкость | Допустимые температуры
|  |  | Нейтральные жидкости долговременно °C(°F) | Нейтральные жидкости кратковременно °C(°F) | Агрессивные жидкости долговременно C(°F)
Rigid polyvinyl chloride = твердый поливинилхлорид / ПВХ | PVC PVC-HT | Устойчив к большинству кислот и оснований, растворам солей, и к смешиваемым с водой органическим растворителям. Неустойчив к ароматическим и хлоуглеводородам. | 0 (+32) to +60 (+140) | 0 (+32) to +60 (+140) | 0 (+32) to +40 (+104)
|  |  | 0 (+32) to +90 (+194) | 0 (+32) to +110 (+230) | 0 (+32) to +40 (+104)
Poly propylene, Poly ethylene / Полипропилен, Полиэтилен | PP PE | Устойчивы к органическим растворителям, водным растворам кислот, щелорчей и солей. Непригодны для концентрированных силных кислот. | 0 (+32) to +100 (+212) |  | 0 (+32) to +60 (+140)
Poly amide / полиамиды | PA | Устойчив к жирам, маслам, воскам, топливам, слабым щелочам, алифатическим и ароматическим углеводородам. | 0 (+32) to +100 (+212) |  | 0 (+32) to +60 (+140)
Poly tetrafluoro- ehtylene / политетрафторэтилен / Ф-4 | PTFE | Устойчив почти всегда, разрушается жидкими щелочными металлами, фтором и некоторыми фторсодержащими соединениями. | -20 (-4) to +200 (+392) | -20 (-4) to +260 (+500) | -20 (-4) to +150(+302)
Poly vinylidene fluoride / поливинилиденфторид | PVDF | Неустойчив в горячих растворителях, кетонах, эфирах, и сильных щелочах | -20 (-4) to +100 (+212)
Poly phenylene sulfide = полифениленсульфид | PPS | Устойчив к слабым растворам неорганических (минеральных) кислот, щелочам, алифатическим и ароматическим углеводородам, кетонам, спиртам, хлоруглеводородам, маслам, жирам, воде и продуктам гидролиза. | to +200 (+392) | to +260 (+500)
Poly ether ether ketone = полиэфирэфиркетон / ПЭЭК | PEEK | Устойчив к большинству химикатов. Непригоден для кончентрированной серной и азотной кислот и некоторых хлоруглеводородов (chlorohydrocarbons). | to +220 (+428) | to +280 (+536)