## Sheet1
Название | Хим. формула | NBR | EPDM | FKM | FFKM | CR | PTFE | PVC | PP | PA | PVDF | PPS | PEEK | Латунь | Красная латунь | Чугун, Углеродистая сталь | 1,4401 / 1,4571 / SS316 нерж. сталь | 1,4305 / 1,4105 / SS304 нерж. сталь
Acronal dispersions (polyacrylic acid esters for adhesives) / Дисперсии акроналя (эфиры полиакриловой кислоты) для клеев |  | Н | П | П |  | П | П | Н | П | М |  | П |  | М | М | М | П | П
Acronal solutions / растворы акроналя |  | Н | М | Н |  | Н | П | Н | М | М |  | П |  | М | М | М | П | П
Anti-freeze (ethylene glycol) / Антифриз (этилнгликоль) |  | М | П | П | П | П | П | П | П |  | П | М | П | П | М | П
Aniseed oil / анисовое масло |  | М |  |  |  | Н | П | Н | Н | П |  | М |  | П | П | М | П | П
Antifrogen-N / Антифроген Н моноэтиленгликолевый антифриз |  | П | П | П |  | П | П | П | П | П |  | М |  | М | М | М | П | П
ASTM-oil IRM 901 / масло эталонное IRM 901 |  | М | Н | П | П | П | П | П | М | П |  |  |  | П | П | П | П | П
ASTM-oil IRM 902 / масло эталонное IRM 902 |  | М | Н | М | П | П | П | П | М | П |  | П |  | П | П | П | П | П
ASTM-oil IRM 903 / масло эталонное IRM 903 (Эталонные масла представляют собой минеральные масла с различным содержанием парафиновых и ароматических углеводородов. Как правило, воздействие на уплотнения(набухание) усиливается с ростом содержания ароматических углеводородов. Масло IRM901 имеет наименьшее содержание ароматических углеводородов, а IRM 903 наибольше |  | М | Н | М | П | П | П | П | М | П |  | П |  | П | П | П | П | П
ASTM-fuel A - солярка, керосин, чистый дизель |  | М | Н | М | П | М | П | П | М | П |  |  |  | П | П | П | П | П
ASTM-fuel B - топочные мазуты, разбавленные мазуты, отработанные смазочные масла, смеси нефтяных жидкостей с твердыми веществами |  | М | Н | М | П | Н | П | М | М | П |  | П |  | П | П | П | П | П
ASTM-fuel C - биодизель |  | М | Н | М | П | Н | П | М | М | П |  | П |  | П | П | П | П | П
ATE Brake fluid - тормозная жидкость |  | Н | П | Н | П | М | П | М | М | П |  | П | П | М | М | П | П | П
Beeswax - жёлтый воск |  | П | П | П |  | П | П | П | П | Н |  | П |  | П | П | М | П | П
Bone oil - костный жир = топлёный костяной жир = животное масло = жидкий костный жир = костяное масло |  | М | Н | П | П | М | П | М | П | П |  | П |  | П | П | П | П | П
Bore oils (cutting oils) / смазочно-охлаждающая жидкост = эмульсия = СОЖ |  | М | Н | М | П | М | П | П | М | М |  |  |  | П | П | П | П | П
Brake fluid (ATE Brake fluid) - тормозная жидкость |  | Н | П | Н | П | М | П | М | М | П |  | П | П | М | М | П | П | П
Cellulose varnishes / нитролак = эфироцеллюлозный лак |  | Н | М | Н | П | Н | П | Н | М | П |  | П |  | М | М | М | П | П
Chlophene (chlorinated diphenyl) / хлорированный дифенил |  | П | М | П |  | Н | П | Н | П |  |  |  |  | П | П | М | П | П
Chlorine bleach (sodium hypochlorite) / натрий гипохлорит = натрийгипохлорит = хлорноватистокислый натрий = хлорноватистокислый натр = хлорноватистый натрий = гипохлорит натрия |  | Н | П | М | П | Н | П | П | М | Н | Н | Н | П | М | М | М | М | М
Coating agents for the printing industry (Nekal BX) / Чернила в полиграфической промышленности |  | П | П | П |  | П | П | П | П |  |  |  |  | М | М | М | П | П
Coconut oil / Кокосовое масло |  | М | Н | М | П | М | П | М | М | П | П | П | П | М | М | М | П | П
Cod-liver oil / рыбий жир = тресковый печёночный жир = жир печени трески = рыбий жир |  | М | М | П | П | П | П | П | П |  |  | П |  | М | М | М | П | П
Common salt (sodium hypochlorite) / натрий гипохлорит = натрийгипохлорит = хлорноватистокислый натрий = хлорноватистокислый натр = хлорноватистый натрий = гипохлорит натрия |  | П | П | П | П | П | П | П | П | П | П | П | П | Н | М | П | М | М
Cottonseed oil / хлопковое масло |  | М | Н | М | П | М | П | П | Н |  | П | П |  | П | П |  | П | П
Cyclanone (fatty alcohol sulfonate) / сульфонатные ПАВ (жирные спирты) |  | П | П | П |  | П | П | П | П | П | [5 empty] | М | П | П
Desmodur T (polyisocyanate) / полиуретан = полиизоцианаты |  | Н | Н | П |  | Н | П | [6 empty] | П | П | П | П | П
Desmophen (saturated polyester) / насыщенные полиэфиры |  | П | П | П |  | П | П | [8 empty] | П | П | П
Detergents (synt. detergents) / синтетические моющие средства |  | М | П | М | П | П | П | П | М | М | П | П |  | М | М | М | П | П
Dextrin - aqueous / Водный раствор декстриновый клей = крахмальный клей = обойный клей = декстрин = циклогексаамилоза |  | П | П | П | П | П | П | П | П | П | П | П |  | П | П | П | П | П
Diesel fuel - pure / Чистое дизельное топливо |  | М | Н | П | П | Н | П | М | М | П | П | П | П | П | П | П | П | П
Fats, fatty oils / Жиры, жирные масла |  | М | Н | М | П | М | П | М | М | П | П | П | П | М | М | М | П | П
Fruit tree carbolineum / карболинеум = антисептическая жидкость для предохранения дерева от гниения = хлорированное антраценовое масло |  | М | М | М | П | М | П | П | Н | П |  | М |  | П | П | П | П | П
Fuel oils / Топливные масла |  | М | Н | П | П | М | П | М | М | П | П | П |  | П | П | П | П | П
Gelatine - aqueous / Водный раствор желатина |  | П | П | П | П | П | П | П | П | П | П |  | П | М | М | М | П | П
Hair shampoo / Шампуни для волос |  | М | М | М |  | М | П | П | М | П |  | П |  | М | М | М | П | П
Hydraulic fluids, mineral oils (H, H-L, H-LP) / Гидравлические жидкостиЮ минеральные масла |  | М | Н | М | П | М | П | П | П | П |  | П |  | П | П | П | П | П
Hydraulic fluids, oil-in-water emulsions (HSA) / Гидравлические жидкости, масло-водводяные эмульсии |  | М | Н | П | П | М | П | П | П | П |  | П |  | П | П | П | П | П
Hydraulic fluids, polyglycol-water solutions (HSC) / Гидравлические жидкости, растворы полигликолей |  | П | П | П | П | М | П | П | П | П |  |  |  | П | П | П | П | П
Hydraulic fluids, phosphoric ester (HSD) / Гидравлические жидкости, эфир фосфорной кислоты |  | Н | М | М | П | Н | П | Н | Н | Н |  | П |  | П | П | П | П
Hydraulic fluids, water-in-oil emulsions (HSB) / Гидравлические жидкости, водо-масяляные эмульсии |  | М | Н | П | П | М | П | П | П | П |  | П |  | П | П | П | П | П
Impregnating oils (wood tar) / древеская смола, дёготь, пропиточные масла |  | Н | Н | Н | П | Н | П | М | Н |  |  | П |  | П | П | М | П | П
Iodine tincture / йодная настойка |  | М | М | М | М | М | П | Н | М | Н | П |  | М | М | М | М | М | М
Kerosene - pure / Чистый керосин |  | П | Н | П | П | М | П | П | П | П | П | П | П | П | П | П | П | П
Linseed oil / Льняное масло |  | М | Н | М | П | М | П | М | М | П | П | П | П | М | М | М | П | П
Lubricating oils (mineral oils, machine oils) / смазочное масло (минеральные масла, машинные масла) |  | П | Н | П | П | М | П | М | П | П | П | П | П | П | П | П | П | П
Lubricating oils for drills and saws / Масла для смазки пил и сверл |  | П | Н | П | П | М | П | М | П | П | П | П | П | П | П | П | П | П
Lysol (cresols) / Креозот (лизол) |  | Н | Н | М | П | Н | П | М | М | Н | М | П | П | П | П | М | П | М
Machine oils, see a) paraffin oils b) mineral oils c) lubricating oils / машинные масла, см. а) парафиновые смазки, b) минеральные масла с) смазочные масла |  | П | Н | П | П | М | П | М | П | П | П | П | П | П | П | П | П | П
Mersols (alkane sulfonic acid chloride) / алкан сульфоновой кислоты хлорид (антисептик) |  | П | М | П |  | П | П | П | М |  |  |  |  | М | М | М | М | М
Mineral oils - free from aromatic hydrocarbons / Минеральные масла без ароматических углеводородов |  | П | Н | П | П | М | П | М | П | П | П | П | П | П | П | П | П | П
Molasses / Патоки, патока |  | П | П | П | П | П | П | П | П | П | П | П | П | М | М | М | П | П
Nekal BX - aqueous / Водный раствор (coating agents for the printing industry) / Чернила в полиграфической промышленности |  | П | П | П | М | П | П | П | П |  |  | М |  | М | М | М | П | П
Nickel baths / состав для никелевой ванны |  | П | П | П |  | П | П | П | П | П |  |  |  | Н | Н | Н | П | М
Petrol (gasolilne)-benzene mix (super/premium fuel + methanol |  | Н | Н | М | П | Н | П | Н | Н | М |  | П | П | М | М | П | П | П
Photo-emulsions, developers, fixers / Фото проявители, закрепители, эмульсии |  | М | М | М | П | М | П | П | П |  | П | М
Pine-needle oil / хвойное масло = эфирное масло хвои |  | М | Н | П | П | Н | П | М | П |  |  | М |  | М | М |  | П | П
Pesticide (carbolineum) / антраценовое масло = карболинеум = хлорированное антраценовое масло (пестицид) |  | М | М | М | П | М | П | П | Н | П |  | М |  | П | П | П | П | П
Pydraul-F-9 / Гидравлическая жидкость (тормозная жидкость) |  | Н | П | П |  | Н | П |  |  | Н |  |  |  | Н | М | М | П
Pydraul-AG / Гидравлическая жидкость (тормозная жидкость) |  | Н | П | П |  | Н | П |  |  | П |  |  |  | Н | М | М | П
Pydraul-A 150 / Гидравлическая жидкость (тормозная жидкость) |  | Н | М | П |  | Н | П |  |  | П |  |  |  | Н | М | М | П
Pydraul-A 200 / Гидравлическая жидкость (тормозная жидкость) |  | Н | М | П |  | Н | П |  |  | П |  |  |  | Н | М | М | П
Skydrol 500 / Гидравлическая жидкость (тормозная жидкость) |  | Н | П | М | П | Н | П | Н |  | М |  | П | П | Н | М | М | П | П
Skydrol 7000 / Гидравлическая жидкость (тормозная жидкость) |  | Н | П | Н | П | Н | П | Н |  | М |  |  |  | Н | М | М | П | П
Soap solutions - aqueous / Водный раствор мыла |  | М | М | М | П | М | П | М | М | М | П | П |  | М | П | М | П | П
Soda (sodium carbonate) / кальцинированная сода = карбонат натрия = сода = кристаллическая сода |  | П | П | П | П | М | П | П | П | П | М | П | П | М | М | М | П | П
Spindle oil (mineral oils) / шпиндельное масло = веретённое масло (минеральное) |  | П | Н | П | П | М | П | М | П | П | П | П | П | П | П | П | П | П
Spruce oil / еловое масло (эфирное) = еловое масло = хвойное масло |  | М | Н | П | П | Н | П | М | П |  |  | М |  | М | М |  | П | П
Turpentine (oil of turpentine)- pure / Чистый скипидар = терпентин |  | М | Н | М | П | Н | П | М | Н | П | П | П | П | М | М | П | П | П
Turpentine substitute / Уайт-спирит = минеральный скипидар |  | М | Н | М | П | М | П | М | М | П | П | П | П | П | П | П | П | П
Vaseline oil (mineral oils) / вазелины (минеральные масла) |  | П | Н | П | П | М | П | М | П | П | П | П | П | П | П | П | П | П
Vinegar / Уксус пищевой |  | П | П | П | П | П | П | П | П | Н | П | П | П | Н | Н | М | П | П
Varnishes / Полироли |  | М | Н | П | П | П | П | П | Н | П |  | П |  | П | П | М | П | П
Water-glas (sodium silicate) / Жидкое стекло натриевое жидкое стекло = кремнекислый натрий = метакремнекислый натрий |  | П | П | П | П | П | П | П | П | П | П | П | П | М | М | П | П | П
UV-protective / Средства для защиты от ультрафиолета |  | Н | П | Н |  | Н | П